## 表紙
コンクリートブロック塀調査報告書
2018-07-24
(一社) 埼玉建築設計監理協会
SIAさいたま建築懇話会
使用上の注意
＊本エクセルデータは、使用者の責任にて使用してください。

## 総括
コンクリートブロック塀調査結果
1. 建物概要
| 施設名 |  | 某所
所在地
| 調査対象 |  | ○○
2. 調査概要
調査日
|  | 【1次調査】 |  | 2018 |  | 年 | 6 | 月 | 25 | 日
|  | 【2次調査】 |  |  |  | 年 |  | 月 |  | 日
3. 調査結果
| 【1次調査】 |  | 建築基準法 |  | 不適合
|  |  | 学会規準 |  | 不適合
|  |  | 劣化調査 |  | 有り
| 【2次調査】 |  | 建築基準法
学会規準
劣化調査
| 【結果】 |  |  |  | 危険性あり
4. 所見
塀の高さが1.2mを超えるものの控壁が無いことから、建築基準法の規定を満たしていない。また、塀が傾斜している部分がある。以上の結果から、このブロック塀は耐震性に疑問があると判断する。
(備考)
・ | 1次調査 … 鉄筋探査機、コンベックスなどの調査機器を用いた、非破壊調査
・ | 2次調査 … はつり調査を含む、破壊調査
計算の必要性は調査者の判断による

## 【1次】調査表
コンクリートブロック塀調査表(1次調査)
1 調査対象
○○
2 ブロック塀
| 高さ | 1840 | (mm)
| 厚さ | 150 | (mm)
| 縦筋間隔 | 800 | (mm)
| 横筋間隔 | 600 | (mm)
| 頂部横筋 | 有り | (有無)
| 外端部縦筋 |  | (有無)
| 隅角部縦筋 |  | (有無)
| 増し積み | 無し | (有無)
| 透かしブロック | 無し | (有無)
3 基礎
| RC基礎の有無 | 有り | (有無)
| 縦筋間隔 |  | (mm)
| 頂部横筋 |  | (有無)
4 控壁
| 控壁の有無 | 無し | (有無)
| 高さ |  | (mm)
| 厚さ |  | (mm)
| 突出長さ | 400 | (mm)
| 控壁の間隔 |  | (mm)
| 外端部からの位置 |  | (mm)
| 頂部横筋 |  | (有無)
| 外端部縦筋 |  | (有無)
| 横筋間隔 |  | (mm)
5 U字溝
| U字溝の有無 | 有り | (有無)
JIS規格品
| 深さ |  | (mm)
6 劣化 |  |  | *1…計測した場合、傾斜角も記入する。
| 傾斜(*1) | 有り（30/1000） | (有無)
| ブロックの欠落・破損 | 無し | (有無)
| ひび割れ | 有り | (有無)
| 控壁との隙間 |  | (有無)
| かさ木のずれ |  | (有無)
| 鉄筋さび | 不明 | (有無)

## 【1次】(1)規定
コンクリートブロック塀1次調査チェックシート(1) - 規定
■建築基準法
建築基準法施行令の規定『第62条の8(塀)』に適合しているかチェックする。
No. | 調査事項 | 対象 無し | 判定
|  |  | 適合 | 不適合 | 不明
1 | 高さは、2.2m以下とすること。 | □ | ■ | □ | □
2 | 壁の厚さは、15cm(高さ2m以下の塀にあっては、10cm)以上とすること。 | □ | ■ | □ | □
3 | 長さ3.4m以下ごとに控壁を設けること。※1 | □ | □ | ■ | □
4 | 基礎を設けること。 | □ | ■ | □ | □
5 | 壁頂には横に、径9mm以上の鉄筋を配置すること。 | □ | ■ | □ | □
6 | 壁の端部には縦に、径9mm以上の鉄筋を配置すること。 | □ | □ | □ | ■
7 | 壁の隅角部には縦に、径9mm以上の鉄筋を配置すること。 | ■ | □ | □ | □
8 | 壁内には、径9mm以上の鉄筋を縦横に80cm以下の間隔で配置すること。 | □ | ■ | □ | □
9 | 控壁には、径9mm以上の鉄筋を配置すること。※1 | ■ | □ | □ | □
10 | 控壁は、基礎の部分において壁面から高さの1/5以上突出したものとすること。※1 | ■ | □ | □ | □
※1 … 高さ1.2m以下の塀には、控壁は不要である。
■学会規準
『コンクリートブロック塀設計規準・同解説』(日本建築学会、2006)に照らして、現行の規定を満たしているかチェックする。ただし、比較的古い年代の塀を調査する場合は、現行の基準では異形鉄筋となるっているものを丸鋼に読み替えるものとする。
No. | 調査事項 | 対象 無し | 判定
|  |  | 適合 | 不適合 | 不明
(高さ・厚さ)
1 | ブロックの厚さは120mm(高さ2mを超える場合は150mm)以上とする。 | □ | ■ | □ | □
2 | ブロック塀の高さは表1.1以下とする。なお、基礎形状が不明な場合は、控壁･控柱なし塀は1.6m、控壁･控柱付き塀は1.8mとして判定する。なお、塀に沿って簡易な側溝が設けられている場合は、側溝の底から高さを測る。 | □ | □ | ■ | □
(基礎)
3 | RC造の基礎を設ける(但し、基礎の立上がりを型枠ブロック(防水性を有するもの)とすることができる)。 | □ | ■ | □ | □
4 | 片土圧が作用する位置にブロック塀を用いない。但し、片土圧が作用する高さが400mm以下であり、かつ、その部分の耐久性、安全性を考慮した場合は、この限りではない。 | □ | ■ | □ | □
(控壁・控柱)
5 | 3.4m以下ごと及び端から0.8m以内の位置に控壁または控柱を設ける。但し、高さが1.2m(学会規準に適合するブロック塀の場合は1.6m)以下の場合、控壁は不要である。 | □ | □ | ■ | □
6 | 控壁は、壁面より400mm以上突出させる。 | ■ | □ | □ | □
7 | 控壁の高さは、ブロック塀の高さより450mm以上下げてはならない。 | ■ | □ | □ | □
8 | 控柱の短辺正味厚さは250mm以上とする。 | ■ | □ | □ | □
9 | 控柱の高さはブロック塀の高さと同じとする。 | ■ | □ | □ | □
(門柱ブロック)
10 | 門柱の高さは2.2m以下とする。 | ■ | □ | □ | □
(積み重ね)
11 | 増し積みしてはならない。 | □ | ■ | □ | □
12 | 高さ1m以上のRC造の擁壁の上部にブロック塀を設ける場合は、その高さは1.2m以下とする。但し、擁壁の高さが1m未満の場合には、擁壁下部の地盤面より2.2mまでブロック塀を設けることができる。 | ■ | □ | □ | □
(配筋－壁体)
13 | 壁頂には横筋を挿入する。 | □ | ■ | □ | □
14 | 縦筋間隔は、表1.2に示す数値以下とする。 | □ | □ | ■ | □
15 | 横筋間隔は、800mm以下とする。 | □ | ■ | □ | □
(配筋－控壁)
16 | 控壁の横筋は、間隔800mm以下とする。 | ■ | □ | □ | □
(その他)
17 | 透かしブロックを2個以上連続(斜め連続も含む)して配置しない。 | ■ | □ | □ | □
18 | 透かしブロックを最上段及び最下段に配置しない。 | ■ | □ | □ | □

## 【1次】表
表1.1 ブロック塀の高さ(m)
|  | I形 |  | 逆T形・L形
|  | 普通土 | 改良土 | 普通土 | 改良土
控壁･控柱なし塀 |  | 1.2 | 1.6 | 1.6 | 1.6
控壁･控柱付き塀 |  | 1.4 | 1.8 | 1.8 | 2.2
[注] 改良土とは、基礎周辺をコンクリートで固めたもの、またはそれに類するものとする。
表1.2 ブロック塀の縦筋間隔
控壁 控柱 | 塀の高さ (m) | 補強ブロック塀 |  |  | 型枠ブロック塀
|  | 空洞ブロック | 化粧ブロック
|  | 縦筋間隔(mm) | ブロックの長さ(mm) | 縦筋間隔(mm) | 縦筋間隔(mm)
付き | 1.6以下 | 800 | 400, 500, 600 | 600 | 400
|  |  | 900 | 450 (900)
| 2.2以下 | 400 | 400, 500, 600 | 600 | 400
|  |  | 900 | 450 (900)
なし | 1.2以下 | 800 | 400, 500, 600 | 600 | 400
|  |  | 900 | 450 (900)
| 1.6以下 | 400 (800) | 400, 500, 600 | 400 (600) | (400)
|  |  | 900 | (450)
[備考] ( )内数値はD13使用の場合の間隔

## 【1次】(2) 劣化
コンクリートブロック塀1次調査チェックシート(2) - 劣化
劣化等の有無をチェックする。以下にない事項については、項目を付け加えて調査結果を記録する。
No. | 項目 | チェック
1 | 全体的に傾斜している。 | ■
2 | ブロックが欠落または破損している箇所がある。 | □
3 | 離れても確認できるひび割れがある。 | ■
4 | ブロック塀と控壁・控柱との間に隙間が開いている。 | □
5 | かさ木がずれている、又は手で動く。 | □
6 | 鉄筋の錆汚れが見られる。 | □
□
□
□
□
□
□
□
□
□
□
□
□
□
□
□
□
□
□
□
□
□
□
□
□
□
□
□
□
□
□
□
□
□
□
□
□
□
□
□
□
□
□
□
□
□
□
□
□
□

## 【2次】(1)規定
コンクリートブロック塀2次調査チェックシート - 規定
■建築基準法
建築基準法施行令の規定『第62条の8(塀)』に適合しているかチェックする。
No. | 調査事項 | 対象 無し | 判定
|  |  | 適合 | 不適合 | 不明
1 | 基礎には横に、径9mm以上の鉄筋を配置すること。 | □ | □ | □ | □
2 | 鉄筋の末端は、かぎ状に折曲げて、縦筋にあっては壁頂及び基礎の横筋に、横筋にあってはこれらの縦筋に、それぞれかぎ掛けして定着すること。ただし、縦筋をその径の40倍以上基礎に定着させる場合にあっては、縦筋の末端は、基礎の横筋にかぎ掛けしないことができる。 | □ | □ | □ | □
3 | 基礎の丈は、35cm以上とすること。 | □ | □ | □ | □
4 | 基礎根入れ深さは30cm以上とすること。 | □ | □ | □ | □
※1 … 高さ1.2m以下の塀には、控壁は不要である。
■学会規準
『コンクリートブロック塀設計規準・同解説』(日本建築学会、2006)に照らして、現行の規定を満たしているか調査する。ただし、比較的古い年代の塀を調査する場合は、現行の基準では異形鉄筋となるっているものを丸鋼に読み替えるものとする。
No. | 調査事項 | 対象 無し | 判定
|  |  | 適合 | 不適合 | 不明
(基礎)
1 | 基礎の根入れ深さは表2.1による。 | □ | □ | □ | □
(控壁・控柱)
2 | 控壁･控柱の空洞部には、すべてコンクリート又はモルタルを充填する。 | □ | □ | □ | □
(門柱ブロック)
3 | 門柱ブロックの空洞部には、すべてコンクリートを充填する。 | □ | □ | □ | □
(配筋－壁体)
4 | ブロック壁体に挿入する縦筋および横筋は、D10(または9φ)以上とする。 | □ | □ | □ | □
5 | ブロック壁体の横筋は、塀頂部において控壁、控柱および門柱に定着させる。 | □ | □ | □ | □
6 | ブロック壁体の縦筋は、ブロック空洞部内で重ね継ぎをしてはならない。 | □ | □ | □ | □
7 | ブロック壁体の縦筋は、基礎に定着する。 | □ | □ | □ | □
8 | ブロック壁体の縦筋は、壁頂横筋にかぎ掛けとする。なお、180°フックの場合の余長は4d以上、90°フックの場合は余長10d以上とする。 | □ | □ | □ | □
9 | ブロック塀の交差部には、D13(または13φ)以上の縦筋を配置する。 | □ | □ | □ | □
10 | ブロック塀の交差部において、横筋は直交壁に定着するか、直交壁の横筋に重ね継ぎとする。 | □ | □ | □ | □
11 | ブロック塀の長手方向の端部で控壁･控柱などの支持部材がない場合は、D13(または13φ)以上の縦筋をその端部に配置する。 | □ | □ | □ | □
(配筋－控壁)
12 | 控壁の縦筋および横筋は、D10(または9φ)以上とする。 | □ | □ | □ | □
13 | 控壁の横筋は、縦筋にかぎ掛けしなければならない。 | □ | □ | □ | □
14 | 控壁の外端部の縦筋は、表2.2に示す数値以上とする。 | □ | □ | □ | □
15 | 控壁の外端部の縦筋は、基礎に定着させる。 | □ | □ | □ | □
16 | 控壁頂部横筋は、ブロック壁体内の縦筋にかぎ掛けする。 | □ | □ | □ | □
17 | 控壁頂部横筋は、控壁外端部縦筋に90°折曲げて重ね継ぎとする。 | □ | □ | □ | □
| (配筋－控柱、門柱) | □ | □ | □ | □
18 | 控柱の主筋は、ブロック塀の高さが1.8m以下の場合は4-D13(または4-13φ)、1.8mを超える場合は4-D16(または4-16φ)とする。 | □ | □ | □ | □
19 | 門柱の縦筋は表2.3に示す数値以上とする。 | □ | □ | □ | □
20 | 柱頭部で主筋にはフックを設ける。 | □ | □ | □ | □
No. | 調査事項 | 対象 無し | 判定
|  |  | 適合 | 不適合 | 不明
(配筋－基礎)
21 | 布基礎は、上下に各D10(または9φ)以上の主筋を配置した複筋梁とする。 | □ | □ | □ | □
22 | 布基礎には、D10(9φ)以上のあばら筋を500mm以下の間隔で配置する。 | □ | □ | □ | □
23 | 布基礎のあばら筋は、主筋に180°フックでかぎ掛けする。 | □ | □ | □ | □
24 | 基礎スラブのベース筋は、D10(または9φ)以上の鉄筋を500mm以下の間隔で配置し、その先端にD10(または9φ)以上の配力筋を配置する。 | □ | □ | □ | □
25 | 控壁、控柱ならびに門柱の主筋は、基礎の定着させる。 | □ | □ | □ | □
(配筋－その他)
26 | 鉄筋の定着および重ね継手の長さは、表2.4に示す数値以上とする。 | □ | □ | □ | □
(その他)
27 | かさ木ブロックは、かさ木ブロック内に壁頂横筋が挿入でき、かつ縦筋を面内に90°折曲げて空洞部内に定着できる形状のものを使用する。 | □ | □ | □ | □

## 【2次】表
表2.1 布基礎の根入れ深さ(mm)
|  | I形基礎 |  |  | 逆T形およびL形基礎
補強ブロック塀 |  | 350以上かつ(H+200)/4以上 |  |  | 350以上かつ(H-400)/4以上
型枠ブロック塀 |  | 450以上かつ(H+600)/4以上 |  |  | 450以上かつH/4以上
H:ブロック塀の高さ
表2.2 控壁の縦筋
塀の種類 |  | ブロック塀の高さ |  | 配筋
補強ブロック塀 |  | 1.8m以下 |  | D10
|  | 2.2m以下 |  | D13
型枠ブロック造 |  | 1.8m以下 |  | D13
|  | 2.2m以下 |  | D16
表2.3 門柱の縦筋
|  | ブロック塀の高さ | 角門柱 | 平門柱
|  |  |  | 門柱の厚さ(mm) |  | 門柱の長さ(mm) |  | 配筋
補強ブロック塀 |  | 1.8m以下 | 4-D13 | 180 |  | 600 |  | 3-D13
[6 empty] | 800, 900 |  | 4-D13
|  | 2.2m以下 | 4-D16 | 200 |  | 600 |  | 3-D16
[6 empty] | 800, 900 |  | 4-D16
型枠ブロック塀 |  | 1.8m以下 | 4-D13 | 180 |  | 600, 800, 900 |  | 4-D13
|  | 2.2m以下 | 4-D16 | 200 |  | 600, 800, 900 |  | 4-D16
[注] 丸鋼が用いられている場合は、D13を13φに、D16を16φに読み替える。
表2.4 定着および重ね継手の長さ
| 構造部分 | [5 empty] | 定着および重ね継手
[7 empty] | フックなし | フックあり
定着 | 横筋を控壁、控柱、門柱に定着する場合、縦筋を基礎に定着する場合 | [5 empty] | 40d | 30d
継手 | 横筋を継ぐ場合 | [5 empty] | 40d | 35d
| 控壁頂部で縦筋と横筋を継ぐ場合 | [5 empty] | 25d | -
[注] 丸鋼が用いられている場合は、定着・継手とも長さを40dとする。

## 写真（1）
調査状況写真
1次調査 | 写真 | コメント
全景 |  | 西側にU字溝有り
全景 |  | 北側
ブロック高さ |  | 道路から1980ｍｍ

## 写真（2）
調査状況写真
1次調査 | 写真 | コメント
厚さ |  | 化粧ブロック 100
縦筋間隔 |  | 800ピッチ
隅角部鉄筋 |  | 鉄筋確認

## 写真（3）
調査状況写真
1次調査 | 写真 | コメント
ひび割れ |  | 西側ブロック塀
ひび割れ
傾斜による 割れ |  | 充填補修

## 写真 （4）
調査状況写真
1次調査 | 写真 | コメント
傾斜 |  | 北側隣地部分
ブロック下部 |  | ブロックをモルタルで仕上げている。基礎はその下にあるか不明。
塀の傾斜 |  | 道路側に傾斜している。大きな木が押しているようである。